## Sheet1
表1 实验仪器相关参数统计表
励磁线圈匝数N1 | 次级线圈匝数N2 | 被测样品(铁磁圆环)内径D内/mm | 被测样品(铁磁圆环)外径D外/mm | 被测样品(铁磁圆环)厚度h/mm | 电容器容值C/μF | 电阻阻值R1/Ω
120 | 120 | 15 | 25.5 | 10 | 4.7 | 100

## Sheet2
表2 电容器C两端电压UC最大值(UC)max随电阻R1两端电压UR1最大值(UR1)max变化数据及计算所得对应的励磁电流所产生的磁场强度H、被测样品(铁磁圆环)内部磁感应强度B和磁导率μ数据统计表
信号源输出电压频率f/Hz | [5 empty] | 500 |  |  |  |  | 变阻器阻值R2/Ω |  |  |  |  | 683
信号源输入电压峰峰值值(励磁电压)U/V | 1 | 2 | 3 | 4 | 5 | 6 | 7 | 8 | 9 | 10 | 11 | 12 | 13 | 14 | 15 | 16 | 17 | 18 | 19 | 20
电阻两端电压最大值(UR1)max/V | 0.08 | 0.16 | 0.24 | 0.32 | 0.4 | 0.48 | 0.48 | 0.56 | 0.64 | 0.72 | 0.8 | 0.88 | 1.04 | 1.12 | 1.36 | 1.68 | 2.16 | 2.8 | 3.52 | 4.32
励磁电流所产生的磁场强度H(=N1*UR/(R1*L))/(A·m^(-1)) | 1.509434 | 3.018868 | 4.528302 | 6.037736 | 7.54717 | 9.056604 | 9.056604 | 10.56604 | 12.07547 | 13.58491 | 15.09434 | 16.60377 | 19.62264 | 21.13208 | 25.66038 | 31.69811 | 40.75472 | 52.83019 | 66.41509 | 81.50943
电容器两端电压最大值(UC)max/V | 0.048 | 0.08 | 0.16 | 0.2 | 0.24 | 0.28 | 0.32 | 0.36 | 0.36 | 0.4 | 0.48 | 0.48 | 0.52 | 0.56 | 0.6 | 0.64 | 0.68 | 0.68 | 0.72 | 0.72
被测样品(铁磁圆环)内部磁感应强度B(=¦-R2*C*UC/(N2S)¦)/T | 0.0244579 | 0.04076317 | 0.08152635 | 0.1019079 | 0.1222895 | 0.1426711 | 0.1630527 | 0.1834343 | 0.1834343 | 0.2038159 | 0.244579 | 0.244579 | 0.2649606 | 0.2853422 | 0.3057238 | 0.3261054 | 0.346487 | 0.346487 | 0.3668686 | 0.3668686
被测样品(铁磁圆环)的磁导率μ(=B/H)/(A*T^(-1)*m^(-1)) | 0.01620336 | 0.0135028 | 0.01800374 | 0.0168785 | 0.01620336 | 0.01575327 | 0.01800374 | 0.01736074 | 0.01519065 | 0.01500311 | 0.01620336 | 0.01473033 | 0.0135028 | 0.0135028 | 0.01191424 | 0.01028785 | 0.008501764 | 0.006558504 | 0.005523873 | 0.004500934
| 0 | 0.5 | 1 | 1.5 | 2 | 2.5 | 3 | 3.5 | 4 | 4.5 | 5 | 5.5 | 6 | 6.5 | 7 | 7.5 | 8 | 8.5 | 9 | 9.5 | 10 | 10.5 | 11 | 11.5 | 12 | 12.5 | 13 | 13.5 | 14 | 14.5 | 15 | 15.5 | 16 | 16.5 | 17 | 17.5 | 18 | 18.5 | 19 | 19.5 | 20 | 20.5 | 21 | 21.5 | 22 | 22.5 | 23 | 23.5 | 24 | 24.5 | 25 | 25.5 | 26 | 26.5 | 27 | 27.5 | 28 | 28.5 | 29 | 29.5 | 30 | 30.5 | 31 | 31.5 | 32 | 32.5 | 33 | 33.5 | 34 | 34.5 | 35 | 35.5 | 36 | 36.5 | 37 | 37.5 | 38 | 38.5 | 39 | 39.5 | 40 | 40.5 | 41 | 41.5 | 42 | 42.5 | 43 | 43.5 | 44 | 44.5 | 45 | 45.5 | 46 | 46.5 | 47 | 47.5 | 48 | 48.5 | 49 | 49.5 | 50 | 50.5 | 51 | 51.5 | 52 | 52.5 | 53 | 53.5 | 54 | 54.5 | 55 | 55.5 | 56 | 56.5 | 57 | 57.5 | 58 | 58.5 | 59 | 59.5 | 60 | 60.5 | 61 | 61.5 | 62 | 62.5 | 63 | 63.5 | 64 | 64.5 | 65 | 65.5 | 66 | 66.5 | 67 | 67.5 | 68 | 68.5 | 69 | 69.5 | 70 | 70.5 | 71 | 71.5 | 72 | 72.5 | 73 | 73.5 | 74 | 74.5 | 75 | 75.5 | 76 | 76.5 | 77 | 77.5 | 78 | 78.5 | 79 | 79.5 | 80 | 80.5 | 81 | 81.5
| 0 | 0.005 | 0.01 | 0.015 | 0.022 | 0.029 | 0.036 | 0.043 | 0.052 | 0.061 | 0.07 | 0.079 | 0.088 | 0.097 | 0.107 | 0.117 | 0.127 | 0.137 | 0.147 | 0.157 | 0.167 | 0.176 | 0.185 | 0.193 | 0.201 | 0.209 | 0.216 | 0.223 | 0.23 | 0.237 | 0.243 | 0.248 | 0.253 | 0.258 | 0.262 | 0.266 | 0.27 | 0.274 | 0.277 | 0.28 | 0.283 | 0.286 | 0.289 | 0.292 | 0.295 | 0.298 | 0.301 | 0.304 | 0.306 | 0.308 | 0.31 | 0.312 | 0.314 | 0.316 | 0.318 | 0.3198 | 0.3216 | 0.3234 | 0.325 | 0.3266 | 0.3282 | 0.3298 | 0.3314 | 0.333 | 0.3346 | 0.3362 | 0.3376 | 0.339 | 0.3404 | 0.3416 | 0.3428 | 0.3438 | 0.3448 | 0.3458 | 0.3466 | 0.3474 | 0.3482 | 0.3488 | 0.3494 | 0.35 | 0.3526 | 0.3532 | 0.3536 | 0.354 | 0.3544 | 0.3548 | 0.3552 | 0.3556 | 0.356 | 0.3564 | 0.3568 | 0.3572 | 0.3575 | 0.3578 | 0.3581 | 0.3584 | 0.3587 | 0.359 | 0.3593 | 0.3596 | 0.3599 | 0.3602 | 0.3604 | 0.3606 | 0.3608 | 0.361 | 0.3612 | 0.3614 | 0.3616 | 0.3617 | 0.3618 | 0.3619 | 0.362 | 0.3621 | 0.3622 | 0.3623 | 0.3624 | 0.3625 | 0.3626 | 0.3627 | 0.3628 | 0.3629 | 0.363 | 0.3631 | 0.3632 | 0.3633 | 0.3634 | 0.3635 | 0.3636 | 0.3637 | 0.3638 | 0.3639 | 0.364 | 0.3641 | 0.3642 | 0.3643 | 0.3644 | 0.3645 | 0.3646 | 0.3647 | 0.3648 | 0.3649 | 0.365 | 0.3651 | 0.3652 | 0.3653 | 0.3654 | 0.3655 | 0.3656 | 0.3657 | 0.3658 | 0.3659 | 0.366 | 0.3661 | 0.3662 | 0.3663 | 0.3664 | 0.3665 | 0.3666 | 0.3667 | 0.3668 | 0.3669 | 0.367 | 0.3671
| 0.014 | 0.0144 | 0.0148 | 0.0153 | 0.0158 | 0.0163 | 0.0167 | 0.017 | 0.0173 | 0.0175 | 0.0177 | 0.0179 | 0.018 | 0.0181 | 0.0181 | 0.018 | 0.0179 | 0.0177 | 0.0175 | 0.0173 | 0.0171 | 0.0169 | 0.0167 | 0.0165 | 0.0163 | 0.0161 | 0.0159 | 0.01572 | 0.01554 | 0.01536 | 0.01518 | 0.015 | 0.01482 | 0.01464 | 0.01446 | 0.01428 | 0.01412 | 0.01396 | 0.0138 | 0.01364 | 0.01348 | 0.01334 | 0.0132 | 0.01306 | 0.01292 | 0.01278 | 0.01264 | 0.0125 | 0.01236 | 0.01222 | 0.01208 | 0.01194 | 0.0118 | 0.01168 | 0.01156 | 0.01144 | 0.01132 | 0.0112 | 0.01108 | 0.01096 | 0.01084 | 0.01072 | 0.0106 | 0.01048 | 0.01036 | 0.01024 | 0.01012 | 0.01 | 0.0099 | 0.0098 | 0.0097 | 0.0096 | 0.0095 | 0.0094 | 0.0093 | 0.0092 | 0.0091 | 0.009 | 0.0089 | 0.0088 | 0.0087 | 0.0086 | 0.0085 | 0.0084 | 0.0083 | 0.0082 | 0.0081 | 0.008 | 0.00792 | 0.00784 | 0.00776 | 0.00768 | 0.0076 | 0.00752 | 0.00744 | 0.00736 | 0.00728 | 0.0072 | 0.00712 | 0.00704 | 0.00696 | 0.00688 | 0.0068 | 0.00674 | 0.00668 | 0.00662 | 0.00656 | 0.0065 | 0.00644 | 0.00638 | 0.00632 | 0.00626 | 0.0062 | 0.00614 | 0.00608 | 0.00602 | 0.00596 | 0.0059 | 0.00584 | 0.0058 | 0.00576 | 0.005719999 | 0.005679999 | 0.005639998 | 0.005599998 | 0.005559998 | 0.005519997 | 0.005479997 | 0.005439996 | 0.005399996 | 0.005359996 | 0.005319995 | 0.005279995 | 0.005239994 | 0.00522 | 0.005200006 | 0.005180011 | 0.005160017 | 0.005140022 | 0.005120028 | 0.005100033 | 0.005080039 | 0.005060044 | 0.00504005 | 0.005020055 | 0.005000061 | 0.004980066 | 0.004960072 | 0.004940077 | 0.004920083 | 0.004900088 | 0.004880094 | 0.004860099 | 0.004840105 | 0.00482011 | 0.004800116 | 0.004780121 | 0.004760127 | 0.004740132 | 0.004720138 | 0.004700143 | 0.004680149 | 0.004660154 | 0.00464016

## Sheet3
表3 信号源输出电压Vpp=20.00V时,电容器C两端电压UC随电阻R1两端电压UR1变化数据及计算所得对应的励磁电流所产生的磁场强度H、被测样品(铁磁圆环)内部磁感应强度B数据统计表
信号源输出电压频率f/Hz |  |  |  | 500 |  |  | 变阻器阻值R2/Ω |  |  | 683
电阻两端电压UR1/V | 4.4 | 2 | 0 | -0.5 | -1.2 | -1.6 | -4.2 | -2 | 0 | 0.4 | 1.2 | 1.8 | 4.4
励磁电流所产生的磁场强度H(=N1*UR/(R1*L))/(A·m^(-1)) | 83.01887 | 37.73585 | 0 | -9.433962 | -22.64151 | -30.18868 | -79.24528 | -37.73585 | 0 | 7.54717 | 22.64151 | 33.96226 | 83.01887
电容器两端电压UC/V | 0.72 | 0.69 | 0.41 | 0.2 | 0 | -0.2 | -0.74 | -0.6 | -0.41 | -0.2 | 0 | 0.4 | 0.72
被测样品(铁磁圆环)内部磁感应强度B(=¦-R2*C*UC/(N2S)¦)/T | 0.3668686 | 0.3515824 | 0.2089113 | 0.1019079 | 0 | -0.1019079 | -0.3770594 | -0.3057238 | -0.2089113 | -0.1019079 | 0 | 0.2038159 | 0.3668686
| 83 | 82.5 | 82 | 81.5 | 81 | 80.5 | 80 | 79.5 | 79 | 78.5 | 78 | 77.5 | 77 | 76.5 | 76 | 75.5 | 75 | 74.5 | 74 | 73.5 | 73 | 72.5 | 72 | 71.5 | 71 | 70.5 | 70 | 69.5 | 69 | 68.5 | 68 | 67.5 | 67 | 66.5 | 66 | 65.5 | 65 | 64.5 | 64 | 63.5 | 63 | 62.5 | 62 | 61.5 | 61 | 60.5 | 60 | 59.5 | 59 | 58.5 | 58 | 57.5 | 57 | 56.5 | 56 | 55.5 | 55 | 54.5 | 54 | 53.5 | 53 | 52.5 | 52 | 51.5 | 51 | 50.5 | 50 | 49.5 | 49 | 48.5 | 48 | 47.5 | 47 | 46.5 | 46 | 45.5 | 45 | 44.5 | 44 | 43.5 | 43 | 42.5 | 42 | 41.5 | 41 | 40.5 | 40 | 39.5 | 39 | 38.5 | 38 | 37.5 | 37 | 36.5 | 36 | 35.5 | 35 | 34.5 | 34 | 33.5 | 33 | 32.5 | 32 | 31.5 | 31 | 30.5 | 30 | 29.5 | 29 | 28.5 | 28 | 27.5 | 27 | 26.5 | 26 | 25.5 | 25 | 24.5 | 24 | 23.5 | 23 | 22.5 | 22 | 21.5 | 21 | 20.5 | 20 | 19.5 | 19 | 18.5 | 18 | 17.5 | 17 | 16.5 | 16 | 15.5 | 15 | 14.5 | 14 | 13.5 | 13 | 12.5 | 12 | 11.5 | 11 | 10.5 | 10 | 9.5 | 9 | 8.5 | 8 | 7.5 | 7 | 6.5 | 6 | 5.5 | 5 | 4.5 | 4 | 3.5 | 3 | 2.5 | 2 | 1.5 | 1 | 0.5 | 0 | -0.5 | -1 | -1.5 | -2 | -2.5 | -3 | -3.5 | -4 | -4.5 | -5 | -5.5 | -6 | -6.5 | -7 | -7.5 | -8 | -8.5 | -9 | -9.5 | -10 | -10.5 | -11 | -11.5 | -12 | -12.5 | -13 | -13.5 | -14 | -14.5 | -15 | -15.5 | -16 | -16.5 | -17 | -17.5 | -18 | -18.5 | -19 | -19.5 | -20 | -20.5 | -21 | -21.5 | -22 | -22.5 | -23 | -23.5 | -24 | -24.5 | -25 | -25.5 | -26 | -26.5 | -27 | -27.5 | -28 | -28.5 | -29 | -29.5 | -30 | -30.5 | -31 | -31.5 | -32 | -32.5 | -33 | -33.5 | -34 | -34.5 | -35 | -35.5 | -36 | -36.5 | -37 | -37.5 | -38 | -38.5 | -39 | -39.5 | -40 | -40.5 | -41 | -41.5 | -42 | -42.5 | -43 | -43.5 | -44 | -44.5 | -45 | -45.5 | -46 | -46.5 | -47 | -47.5 | -48 | -48.5 | -49 | -49.5 | -50 | -50.5 | -51 | -51.5 | -52 | -52.5 | -53 | -53.5 | -54 | -54.5 | -55 | -55.5 | -56 | -56.5 | -57 | -57.5 | -58 | -58.5 | -59 | -59.5 | -60 | -60.5 | -61 | -61.5 | -62 | -62.5 | -63 | -63.5 | -64 | -64.5 | -65 | -65.5 | -66 | -66.5 | -67 | -67.5 | -68 | -68.5 | -69 | -69.5 | -70 | -70.5 | -71 | -71.5 | -72 | -72.5 | -73 | -73.5 | -74 | -74.5 | -75 | -75.5 | -76 | -76.5 | -77 | -77.5 | -78 | -78.5 | -79
| 0.366 | 0.36594 | 0.36588 | 0.36582 | 0.36576 | 0.3657 | 0.36564 | 0.36558 | 0.36552 | 0.36546 | 0.3654 | 0.36534 | 0.36528 | 0.36522 | 0.36516 | 0.3651 | 0.36504 | 0.36498 | 0.36492 | 0.36486 | 0.3648 | 0.36474 | 0.36468 | 0.36462 | 0.36456 | 0.3645 | 0.36444 | 0.36438 | 0.36432 | 0.36426 | 0.3642 | 0.36414 | 0.36408 | 0.36402 | 0.36396 | 0.3639 | 0.36384 | 0.36378 | 0.36372 | 0.36366 | 0.3636 | 0.36354 | 0.36348 | 0.36342 | 0.36336 | 0.3633 | 0.36324 | 0.36316 | 0.36308 | 0.363 | 0.36292 | 0.36284 | 0.36276 | 0.36268 | 0.36258 | 0.36248 | 0.36238 | 0.36228 | 0.36218 | 0.36206 | 0.36194 | 0.36182 | 0.3617 | 0.36156 | 0.36142 | 0.36128 | 0.36114 | 0.361 | 0.36084 | 0.36068 | 0.36052 | 0.36034 | 0.36016 | 0.35998 | 0.35978 | 0.35958 | 0.35938 | 0.35916 | 0.35894 | 0.3587 | 0.35844 | 0.35816 | 0.35786 | 0.35754 | 0.3572 | 0.3568 | 0.3562 | 0.3554 | 0.3544 | 0.3534 | 0.3524 | 0.3512 | 0.35 | 0.3488 | 0.3474 | 0.346 | 0.3446 | 0.3432 | 0.3418 | 0.3404 | 0.339 | 0.3376 | 0.3362 | 0.3348 | 0.3334 | 0.332 | 0.3306 | 0.3292 | 0.3278 | 0.3264 | 0.325 | 0.3236 | 0.3222 | 0.3208 | 0.3194 | 0.3178 | 0.3162 | 0.3146 | 0.313 | 0.3114 | 0.3098 | 0.3082 | 0.3066 | 0.305 | 0.3034 | 0.3018 | 0.3002 | 0.2986 | 0.297 | 0.2954 | 0.2938 | 0.2922 | 0.2906 | 0.289 | 0.2874 | 0.2858 | 0.2842 | 0.2826 | 0.281 | 0.2794 | 0.2778 | 0.2762 | 0.2746 | 0.2728 | 0.271 | 0.2692 | 0.2672 | 0.2652 | 0.2632 | 0.261 | 0.2588 | 0.2566 | 0.2542 | 0.2518 | 0.2492 | 0.2466 | 0.2438 | 0.241 | 0.2382 | 0.2352 | 0.2322 | 0.229 | 0.2258 | 0.2224 | 0.2188 | 0.215 | 0.211 | 0.207 | 0.203 | 0.199 | 0.195 | 0.191 | 0.187 | 0.183 | 0.179 | 0.174 | 0.169 | 0.164 | 0.159 | 0.154 | 0.149 | 0.144 | 0.139 | 0.134 | 0.129 | 0.124 | 0.119 | 0.113 | 0.107 | 0.101 | 0.095 | 0.089 | 0.083 | 0.077 | 0.071 | 0.065 | 0.059 | 0.053 | 0.047 | 0.041 | 0.035 | 0.03 | 0.025 | 0.02 | 0.015 | 0.01 | 0.005 | 0 | -0.005 | -0.01 | -0.015 | -0.02 | -0.025 | -0.03 | -0.035 | -0.04 | -0.045 | -0.05 | -0.055 | -0.06 | -0.065 | -0.07 | -0.075 | -0.08 | -0.085 | -0.09 | -0.095 | -0.1 | -0.105 | -0.11 | -0.115 | -0.119 | -0.123 | -0.127 | -0.131 | -0.135 | -0.139 | -0.143 | -0.147 | -0.151 | -0.155 | -0.159 | -0.163 | -0.167 | -0.171 | -0.175 | -0.179 | -0.183 | -0.187 | -0.191 | -0.195 | -0.199 | -0.203 | -0.206 | -0.209 | -0.212 | -0.215 | -0.218 | -0.221 | -0.224 | -0.227 | -0.23 | -0.233 | -0.236 | -0.239 | -0.242 | -0.245 | -0.248 | -0.251 | -0.254 | -0.257 | -0.26 | -0.263 | -0.266 | -0.269 | -0.272 | -0.275 | -0.278 | -0.281 | -0.284 | -0.287 | -0.29 | -0.293 | -0.296 | -0.299 | -0.302 | -0.305 | -0.307 | -0.309 | -0.311 | -0.313 | -0.315 | -0.317 | -0.319 | -0.321 | -0.323 | -0.325 | -0.327 | -0.329 | -0.331 | -0.333 | -0.335 | -0.337 | -0.339 | -0.341 | -0.343 | -0.345 | -0.3468 | -0.3486 | -0.3502 | -0.3518 | -0.3534 | -0.355 | -0.3566 | -0.3582 | -0.3598 | -0.3614 | -0.363 | -0.3646 | -0.3662 | -0.3678 | -0.3694 | -0.371 | -0.3726 | -0.3742
| -79 | -78.5 | -78 | -77.5 | -77 | -76.5 | -76 | -75.5 | -75 | -74.5 | -74 | -73.5 | -73 | -72.5 | -72 | -71.5 | -71 | -70.5 | -70 | -69.5 | -69 | -68.5 | -68 | -67.5 | -67 | -66.5 | -66 | -65.5 | -65 | -64.5 | -64 | -63.5 | -63 | -62.5 | -62 | -61.5 | -61 | -60.5 | -60 | -59.5 | -59 | -58.5 | -58 | -57.5 | -57 | -56.5 | -56 | -55.5 | -55 | -54.5 | -54 | -53.5 | -53 | -52.5 | -52 | -51.5 | -51 | -50.5 | -50 | -49.5 | -49 | -48.5 | -48 | -47.5 | -47 | -46.5 | -46 | -45.5 | -45 | -44.5 | -44 | -43.5 | -43 | -42.5 | -42 | -41.5 | -41 | -40.5 | -40 | -39.5 | -39 | -38.5 | -38 | -37.5 | -37 | -36.5 | -36 | -35.5 | -35 | -34.5 | -34 | -33.5 | -33 | -32.5 | -32 | -31.5 | -31 | -30.5 | -30 | -29.5 | -29 | -28.5 | -28 | -27.5 | -27 | -26.5 | -26 | -25.5 | -25 | -24.5 | -24 | -23.5 | -23 | -22.5 | -22 | -21.5 | -21 | -20.5 | -20 | -19.5 | -19 | -18.5 | -18 | -17.5 | -17 | -16.5 | -16 | -15.5 | -15 | -14.5 | -14 | -13.5 | -13 | -12.5 | -12 | -11.5 | -11 | -10.5 | -10 | -9.5 | -9 | -8.5 | -8 | -7.5 | -7 | -6.5 | -6 | -5.5 | -5 | -4.5 | -4 | -3.5 | -3 | -2.5 | -2 | -1.5 | -1 | -0.5 | 0 | 0.5 | 1 | 1.5 | 2 | 2.5 | 3 | 3.5 | 4 | 4.5 | 5 | 5.5 | 6 | 6.5 | 7 | 7.5 | 8 | 8.5 | 9 | 9.5 | 10 | 10.5 | 11 | 11.5 | 12 | 12.5 | 13 | 13.5 | 14 | 14.5 | 15 | 15.5 | 16 | 16.5 | 17 | 17.5 | 18 | 18.5 | 19 | 19.5 | 20 | 20.5 | 21 | 21.5 | 22 | 22.5 | 23 | 23.5 | 24 | 24.5 | 25 | 25.5 | 26 | 26.5 | 27 | 27.5 | 28 | 28.5 | 29 | 29.5 | 30 | 30.5 | 31 | 31.5 | 32 | 32.5 | 33 | 33.5 | 34 | 34.5 | 35 | 35.5 | 36 | 36.5 | 37 | 37.5 | 38 | 38.5 | 39 | 39.5 | 40 | 40.5 | 41 | 41.5 | 42 | 42.5 | 43 | 43.5 | 44 | 44.5 | 45 | 45.5 | 46 | 46.5 | 47 | 47.5 | 48 | 48.5 | 49 | 49.5 | 50 | 50.5 | 51 | 51.5 | 52 | 52.5 | 53 | 53.5 | 54 | 54.5 | 55 | 55.5 | 56 | 56.5 | 57 | 57.5 | 58 | 58.5 | 59 | 59.5 | 60 | 60.5 | 61 | 61.5 | 62 | 62.5 | 63 | 63.5 | 64 | 64.5 | 65 | 65.5 | 66 | 66.5 | 67 | 67.5 | 68 | 68.5 | 69 | 69.5 | 70 | 70.5 | 71 | 71.5 | 72 | 72.5 | 73 | 73.5 | 74 | 74.5 | 75 | 75.5 | 76 | 76.5 | 77 | 77.5 | 78 | 78.5 | 79 | 79.5 | 80 | 80.5 | 81 | 81.5 | 82 | 82.5 | 83
| -0.378 | -0.3778 | -0.3776 | -0.3774 | -0.3772 | -0.377 | -0.3768 | -0.3766 | -0.3764 | -0.376 | -0.3756 | -0.3752 | -0.3748 | -0.3744 | -0.374 | -0.3736 | -0.3732 | -0.3728 | -0.3724 | -0.3718 | -0.3712 | -0.3706 | -0.37 | -0.3694 | -0.3688 | -0.3682 | -0.3676 | -0.367 | -0.3664 | -0.3656 | -0.3648 | -0.364 | -0.3632 | -0.3624 | -0.3616 | -0.3608 | -0.36 | -0.3592 | -0.3584 | -0.3576 | -0.3568 | -0.356 | -0.3552 | -0.3544 | -0.3536 | -0.3528 | -0.352 | -0.3512 | -0.3504 | -0.3494 | -0.3484 | -0.3474 | -0.3464 | -0.3454 | -0.3444 | -0.3434 | -0.3424 | -0.3414 | -0.3404 | -0.3394 | -0.3384 | -0.3374 | -0.3364 | -0.3354 | -0.3344 | -0.3334 | -0.3324 | -0.3314 | -0.3304 | -0.3294 | -0.3284 | -0.3274 | -0.3264 | -0.3254 | -0.3242 | -0.323 | -0.3218 | -0.3204 | -0.319 | -0.3176 | -0.3162 | -0.3148 | -0.3134 | -0.312 | -0.3106 | -0.3092 | -0.3078 | -0.3064 | -0.305 | -0.3036 | -0.3022 | -0.3008 | -0.2994 | -0.298 | -0.2966 | -0.2952 | -0.2938 | -0.2924 | -0.291 | -0.2896 | -0.2882 | -0.2868 | -0.2854 | -0.284 | -0.2826 | -0.2812 | -0.2798 | -0.2784 | -0.277 | -0.2756 | -0.2742 | -0.2728 | -0.2714 | -0.27 | -0.2686 | -0.2672 | -0.2658 | -0.2644 | -0.263 | -0.2616 | -0.2602 | -0.2588 | -0.2574 | -0.256 | -0.2546 | -0.2532 | -0.2518 | -0.2504 | -0.249 | -0.2474 | -0.2458 | -0.2442 | -0.2426 | -0.241 | -0.2394 | -0.2378 | -0.2362 | -0.2346 | -0.233 | -0.2314 | -0.2298 | -0.2282 | -0.2266 | -0.225 | -0.2232 | -0.2214 | -0.2196 | -0.2178 | -0.216 | -0.2142 | -0.2124 | -0.2106 | -0.2088 | -0.207 | -0.205 | -0.203 | -0.201 | -0.199 | -0.197 | -0.194 | -0.191 | -0.188 | -0.185 | -0.182 | -0.178 | -0.174 | -0.17 | -0.166 | -0.162 | -0.158 | -0.154 | -0.15 | -0.146 | -0.142 | -0.138 | -0.134 | -0.13 | -0.126 | -0.122 | -0.117 | -0.112 | -0.107 | -0.102 | -0.097 | -0.092 | -0.087 | -0.082 | -0.077 | -0.072 | -0.067 | -0.062 | -0.057 | -0.052 | -0.047 | -0.042 | -0.037 | -0.032 | -0.027 | -0.022 | -0.016 | -0.01 | -0.004 | 0.002 | 0.008 | 0.014 | 0.02 | 0.026 | 0.032 | 0.038 | 0.044 | 0.05 | 0.056 | 0.062 | 0.068 | 0.075 | 0.082 | 0.089 | 0.097 | 0.105 | 0.113 | 0.121 | 0.129 | 0.139 | 0.149 | 0.159 | 0.169 | 0.178 | 0.187 | 0.196 | 0.205 | 0.214 | 0.22 | 0.226 | 0.232 | 0.238 | 0.244 | 0.249 | 0.254 | 0.259 | 0.264 | 0.269 | 0.273 | 0.277 | 0.281 | 0.285 | 0.289 | 0.293 | 0.296 | 0.299 | 0.302 | 0.305 | 0.308 | 0.311 | 0.314 | 0.316 | 0.318 | 0.32 | 0.322 | 0.324 | 0.326 | 0.3278 | 0.3296 | 0.3314 | 0.3332 | 0.335 | 0.3368 | 0.3384 | 0.34 | 0.3416 | 0.3432 | 0.3448 | 0.3464 | 0.3478 | 0.3492 | 0.3504 | 0.3516 | 0.3526 | 0.3534 | 0.354 | 0.3544 | 0.3546 | 0.3548 | 0.355 | 0.3552 | 0.3554 | 0.3556 | 0.3558 | 0.356 | 0.3562 | 0.3564 | 0.3566 | 0.3568 | 0.357 | 0.3572 | 0.3574 | 0.3576 | 0.3578 | 0.358 | 0.3582 | 0.3584 | 0.3586 | 0.3588 | 0.359 | 0.3592 | 0.3594 | 0.3596 | 0.3598 | 0.36 | 0.3602 | 0.3604 | 0.3606 | 0.3608 | 0.361 | 0.3612 | 0.3614 | 0.3616 | 0.3618 | 0.362 | 0.3622 | 0.3624 | 0.3626 | 0.3628 | 0.363 | 0.3632 | 0.3634